## сетка тканая
Сетка нержавеющая проволочная тканая с квадратными ячейками
ГОСТ 3826-82
Назначение сетки:
Просеивание сыпучих материалов; изготовление арматуры, ограждений; воздухоочистка.
Вид покрытия сетки:
Сетка без покрытия
Материал сетки:
Высоколегированная сталь марок 12Х18Н9Т; 12Х18Н10Т; 12Х18Н9; 08Х18Н10
Размеры ячеек сетки:
Сетки со стороной ячейки в свету 0,40 – 20,0 мм
Изготавливаются 1 и 2 групп точности. Поставка в рулонах шириной от 1000 до 2000 мм
При покупке сетки от 100 кв.м. действует 10% скидка от действующей цены.
На сайте указана цена при покупке сетки в рулонах. При покупке сетки в розницу производится ее резка из рулонов 30 м.
При необходимости отгрузим сетку транспортной компанией в любой регион России.
Принимаем заказы на нестандартные сетки длиной от 60 м. Срок изготовления 21 рабочий день.
Размер стороны | Диаметр | Число ячеек | Масса | Цена за 1 м2, руб
ячейки в свету, | проволоки, мм | сетки на 1 дм | 1 м2, кг
мм |  |  |  | без НДС
0.4 | 0.2 | 167 | 0.89 | 532.18
0.4 | 0.25 | 154 | 1.27 | 594.72
0.45 | 0.2 | 154 | 0.82 | -
0.45 | 0.25 | 143 | 1.18 | -
0.5 | 0.2 | 143 | 0.74 | 447.22
0.5 | 0.25 | 133 | 1.1 | 490.88
0.5 | 0.3 | 125 | 1.5 | 645.46
0.55 | 0.22 | 130 | 0.82 | 490.88
0.55 | 0.28 | 121 | 1.24 | -
0.63 | 0.25 | 114 | 0.91 | 466.45
0.63 | 0.32 | 105 | 1.34 | 556.96
0.7 | 0.22 | 109 | 0.69 | 545.04
0.7 | 0.28 | 102 | 1.02 | 497.96
0.7 | 0.32 | 98 | 1.25 | 559.32
0.8 | 0.25 | 95 | 0.76 | 548.82
0.8 | 0.32 | 89 | 1.11 | 474.36
0.9 | 0.22 | 89 | 0.57 | 380.43
0.9 | 0.36 | 79 | 1.33 | 526.28
1 | 0.25 | 80 | 0.64 | 318.60
1 | 0.32 | 76 | 0.94 | 422.44
1 | 0.4 | 71 | 1.48 | 573.48
1.1 | 0.28 | 73 | 0.73 | 383.97
1.1 | 0.36 | 69 | 1.15 | 470.70
1.2 | 0.32 | 66 | 0.82 | 442.50
1.2 | 0.4 | 63 | 1.3 | 501.50
1.4 | 0.36 | 57 | 0.95 | 418.78
1.4 | 0.45 | 54 | 1.42 | 517.90
1.4 | 0.65 | 49 | 2.66 | 953.44
1.6 | 0.32 | 52 | 0.65 | 377.60
1.6 | 0.4 | 50 | 1.04 | 503.86
1.8 | 0.45 | 44 | 1.17 | 503.86
1.8 | 0.55 | 43 | 1.66 | -
1.8 | 0.7 | 40 | 2.5 | 861.40
2 | 0.4 | 42 | 0.87 | 459.37
2 | 0.5 | 40 | 1.28 | 472.00
2 | 0.6 | 40 | 1.77 | 759.45
2 | 1 | 33 | 4.44 | 1451.40
2 | 1.2 | 31 | 6 | 2079.75
2.2 | 0.45 | 40 | 0.99 | 398.84
2.2 | 0.7 | 35 | 2.16 | 738.68
2.5 | 0.4 | 35 | 0.72 | 348.10
2.5 | 0.5 | 33 | 1.08 | 396.48
2.5 | 0.6 | 32 | 1.49 | 705.88
2.8 | 0.45 | 31 | 0.82 | 528.99
2.8 | 0.9 | 27 | 2.8 | 874.38
3.2 | 0.5 | 27 | 0.87 | 282.49
3,2 (рифленая) | 0.8 | 25 | 2.07 | 680.86
3.2 | 1.2 | 23 | 4.23 | 1463.44
3.5 | 0.7 | 24 | 1.45 | 626.82
3.5 | 0.9 | 23 | 2.35 | 820.69
3.5 | 1 | 22 | 2.88 | 1046.42
4 | 0.6 | 22 | 0.97 | 444.86
4,0 (рифленая) | 1 | 20 | 2.59 | 774.08
4 | 1.2 | 19 | 3.58 | 1209.38
4.5 | 0.7 | 19 | 1.2 | 506.57
4.5 | 0.9 | 19 | 1.92 | 666.35
4.5 | 1.8 | 16 | 6.68 | 1803.63
5 | 0.7 | 18 | 1.06 | 413.00
5,0 (рифленая) | 1.2 | 16 | 3 | 913.32
5 | 1.6 | 15 | 5.04 | 1606.81
5,0 (рифленая) | 2 | 14 | 7.42 | 1958.80
6 | 0.7 | 15 | 0.91 | -
6 | 1.2 | 14 | 2.59 | 954.97
6 | 2 | 13 | 6.48 | 1911.72
7 | 0.7 | 13 | 0.79 | 375.83
7 | 1.2 | 12 | 2.28 | 881.70
7 | 1.8 | 11 | 4.79 | -
8 | 0.7 | 12 | 0.7 | 358.25
8 | 1.2 | 11 | 2.03 | 670.48
8 | 1.6 | 10 | 3.45 | 1054.68
8,0 (рифленая) | 2 | 10 | 5.19 | 1463.20
9 | 1 | 10 | 1.26 | -
9 | 2 | 9 | 4.72 | -
9 | 2.2 | 9 | 5.64 | -
10 | 1 | 9 | 1.15 | 408.28
10 | 2 | 8 | 4.32 | 1136.34
10,0 (рифленая) | 2 | 8 | 4.32 | 1239.00
12 | 1 | 8 | 0.97 | -
12 | 1.2 | 8 | 1.42 | -
12 | 2 | 7 | 3.68 | -
14 | 1 | 7 | 0.84 | -
14 | 1.4 | 7 | 1.6 | -
14 | 2 | 6 | 3.27 | -
16 | 1.6 | 6 | 1.84 | -
16 | 2.5 | 5 | 4.32 | 1273.46
18 | 1.8 | 5 | 2.08 | -
18 | 2.5 | 5 | 3.92 | 1182.71
20 | 1.6 | 5 | 1.53 | 479.43
20 | 2 | 5 | 2.39 | 881.46
20 | 2.5 | 4 | 3.52 | 1239.00
Позиции, для которых не указана цена, являются малораспространенными. Пожалуйста, звоните нам, чтобы уточнить цену на эти позиции и условия поставки.

## полотняное плетение
Сетка нержавеющая тканая фильтровая, полотняное переплетение
ГОСТ 3187-76
Описание сетки:
У сетки полотняного переплетения (обозначение "П") проволоки основы расположены на определенном расстоянии и переплетаются через одну с проволоками утка, расположенными вплотную друг к другу. Ячейки в свету отсутствуют.
Назначение сетки:
Фильтрование жидкостей; очистка воздуха.
Вид покрытия сетки:
Сетка без покрытия
Материал сетки:
Высоколегированная сталь марок 12Х18Н9Т; 12Х18Н10Т; 12Х18Н9; 2Х18Н10
Изготавливаются 1 и 2 групп качества. Поставка в рулонах шириной 1000 мм.
При покупке сетки от 100 кв.м. действует 10% скидка от действующей цены.
На сайте указана цена при покупке сетки в рулонах. При покупке сетки в розницу производится ее резка из рулонов 30 м.
При необходимости отгрузим сетку транспортной компанией в любой регион России.
Принимаем заказы на нестандартные сетки длиной от 60 м. Срок изготовления 21 рабочий день.
Условное | Номинальное |  | Номинальный |  | Теоретическая | Цена за 1 м2, руб
обозначение | число проволок |  | диаметр проволоки, |  | масса 1 м2, кг
| на 1 дм |  | мм
| основы | утка | основы | утка |  | без НДС
П-24 | 24 | 270 | 0.7 | 0.4 | 3.49 | 1609.64
П-28 | 28 | 270 | 0.6 | 0.4 | 3.39 | 1609.64
П-32 | 32 | 270 | 0.6 | 0.4 | 3.47 | 1609.64
П-36 | 36 | 270 | 0.5 | 0.4 | 3.33 | -
П-40 | 40 | 330 | 0.5 | 0.35 | 3.18 | 1609.64
П-44 | 44 | 360 | 0.4 | 0.3 | 2.61 | -
П-48 | 48 | 360 | 0.45 | 0.3 | 2.63 | 1319.36
П-52 | 52 | 400 | 0.45 | 0.28 | 2.64 | 1380.48
П-56 | 56 | 400 | 0.4 | 0.28 | 2.54 | 1358.77
П-60 | 60 | 400 | 0.4 | 0.28 | 2.58 | 1366.09
П-64 | 64 | 490 | 0.35 | 0.22 | 2.03 | 1376.59
П-68 | 68 | 490 | 0.35 | 0.22 | 2.07 | 1388.03
П-72 | 72 | 550 | 0.3 | 0.2 | 1.82 | 1388.03
П-76 | 76 | 550 | 0.3 | 0.2 | 1.83 | 1239.00
П-80 | 80 | 600 | 0.2 | 0.18 | 1.62 | 1239.00
П-90 | 90 | 670 | 0.28 | 0.16 | 1.53 | 1308.15
П-100 | 100 | 670 | 0.25 | 0.16 | 1.48 | 1609.64
П-120 | 120 | 670 | 0.22 | 0.16 | 1.46 | 2044.35
П-160 | 160 | 830 | 0.2 | 0.14 | 1.44 | -
П-200 | 200 | 900 | 0.18 | 0.12 | 1.24 | 1262.01
Позиции, для которых не указана цена, являются малораспространенными. Пожалуйста, звоните нам, чтобы уточнить цену на эти позиции и условия поставки.

## саржевое плетение
Сетка нержавеющая тканая фильтровая, саржевое переплетение
ГОСТ 3187-76
Описание сетки:
У сетки саржевого (одностороннего) переплетения (обозначение "С") проволоки основы расположены на определенном расстоянии друг от друга и переплетаются через две проволоки с проволоками утка, расположенными вплотную друг к другу. Ячейки в свету отсутствуют.
Назначение сетки:
Фильтрование жидкостей; очистка воздуха.
Вид покрытия сетки:
Сетка без покрытия
Материал сетки:
Высоколегированная сталь марок 12Х18Н9Т; 12Х18Н10Т; 12Х18Н9; 2Х18Н10
Изготавливаются 1 и 2 групп качества. Поставка в рулонах шириной 1000 мм.
При покупке сетки от 100 кв.м. действует 10% скидка от действующей цены.
На сайте указана цена при покупке сетки в рулонах. При покупке сетки в розницу производится ее резка из рулонов 30 м.
При необходимости отгрузим сетку транспортной компанией в любой регион России.
Принимаем заказы на нестандартные сетки длиной от 60 м. Срок изготовления 21 рабочий день.
Условное | Номинальное |  | Номинальный |  | Теоретическая
обозначение | число проволок |  | диаметр проволоки, |  | масса 1 м2, кг | Цена за 1 м2, | Цена за 1 м2,
| на 1 дм |  | мм
| основы | утка | основы | утка |  | без НДС
С-24 | 24 | 290 | 1.2 | 0.7 | 11.22 | -
С-32 | 32 | 340 | 0.9 | 0.6 | 9.39 | -
С-40 | 40 | 420 | 0.7 | 0.5 | 7.89 | -
С-48 | 48 | 460 | 0.6 | 0.45 | 7 | 3540.00
С-56 | 56 | 570 | 0.5 | 0.37 | 5.82 | 2936.43
С-64 | 64 | 680 | 0.45 | 0.3 | 4.69 | -
С-72 | 72 | 850 | 0.4 | 0.25 | 4.1 | -
С-80 | 80 | 1050 | 0.35 | 0.2 | 3.24 | 1694.83
С-90 | 90 | 1050 | 0.3 | 0.2 | 3.18 | -
С-100 | 100 | 1180 | 0.25 | 0.18 | 2.79 | -
С-120 | 120 | 1300 | 0.25 | 0.16 | 2.62 | 1749.94
С-160 | 160 | 1300 | 0.2 | 0.16 | 2.55 | 1649.64
С-200 | 200 | 1570 | 0.2 | 0.14 | 2.45 | -
Позиции, для которых не указана цена, являются малораспространенными. Пожалуйста, звоните нам, чтобы уточнить цену на эти позиции и условия поставки.

## саржевое двойное плетение
Сетка нержавеющая тканая фильтровая, саржевое двойное переплетение
ГОСТ 3187-76
Описание сетки:
У сетки саржевого двойного переплетения (обозначение "СД") проволоки основы расположены на определенном расстоянии друг от друга и переплетаются поочередно через одну и через две с проволоками утка, расположенными вплотную друг к другу. Ячейки в свету отсутствуют.
Назначение сетки:
Фильтрование жидкостей; очистка воздуха.
Вид покрытия сетки:
Сетка без покрытия
Материал сетки:
Высоколегированная сталь марок 12Х18Н9Т; 12Х18Н10Т; 12Х18Н9; 2Х18Н10
Изготавливаются 1 и 2 групп качества. Поставка в рулонах шириной 1000 мм.
При покупке сетки от 100 кв.м. действует 10% скидка от действующей цены.
На сайте указана цена при покупке сетки в рулонах. При покупке сетки в розницу производится ее резка из рулонов 30 м.
При необходимости отгрузим сетку транспортной компанией в любой регион России.
Принимаем заказы на нестандартные сетки длиной от 60 м. Срок изготовления 21 рабочий день.
Условное | Номинальное |  | Номинальный |  | Теоретическая | Цена за 1 м2,
обозначение | число проволок |  | диаметр проволоки, |  | масса 1 м2, кг | руб (без НДС)
| на 1 дм |  | мм
| основы | утка | основы | утка |  | 30 м2 | 30-60 м2 | 60-90 м2 | 90-120 м2 | от 120 м2
СД-24 | 24 | 260 | 1 | 0.6 | 7.44 | 1615 | 1453 | 1413 | 1372 | 1324
СД-32 | 32 | 325 | 0.7 | 0.5 | 6.19 | 1496 | 1346 | 1309 | 1271 | 1226
СД-40 | 40 | 400 | 0.6 | 0.4 | 4.96 | 1333 | 1199 | 1166 | 1133 | 1093
СД-48 | 48 | 450 | 0.5 | 0.35 | 4.28 | 1296 | 1166 | 1134 | 1101 | 1062
СД-56 | 56 | 500 | 0.4 | 0.3 | 3.42 | 1187 | 1068 | 1038 | 1008 | 973
СД-64 | 64 | 560 | 0.37 | 0.28 | 3.31 | 1195 | 1075 | 1045 | 1015 | 979
СД-72 | 72 | 700 | 0.35 | 0.22 | 2.67 | 1243 | 1118 | 1087 | 1056 | 1019
СД-80 | 80 | 790 | 0.3 | 0.2 | 2.41 | 1266 | 1139 | 1107 | 1076 | 1038
СД-120 | 120 | 900 | 0.25 | 0.18 | 2.3 | 1445 | 1300 | 1264 | 1228 | 1184
СД-160 | 160 | 960 | 0.22 | 0.16 | 2.05 | 1465 | 1318 | 1281 | 1245 | 1201
СД-200 | 200 | 1100 | 0.2 | 0.14 | 1.89 | 1637 | 1473 | 1432 | 1391 | 1342
Позиции, для которых не указана цена, являются малораспространенными. Пожалуйста, звоните нам, чтобы уточнить цену на эти позиции и условия поставки.

## микро ВИ
Сетка нержавеющая проволочная "микро"
ТУ 14-4-507-74
Назначение сетки:
Просеивание сыпучих материалов; воздухоочистка.
Вид покрытия сетки:
Сетка без покрытия
Материал сетки:
Высоколегированная сталь марок 03Х18Н9Т ВИ (Х18Н9Т ВИ); 03Х18Н10Т ВИ (Х18Н10Т ВИ)
Размеры ячеек сетки:
Сетки со стороной ячейки в свету 0,04 – 0,40 мм
При покупке сетки от 100 кв.м. действует 10% скидка от действующей цены.
На сайте указана цена при покупке сетки в рулонах. При покупке сетки в розницу производится ее резка из рулонов 30 м.
При необходимости отгрузим сетку транспортной компанией в любой регион России.
Принимаем заказы на нестандартные сетки длиной от 60 м. Срок изготовления 21 рабочий день.
Размер стороны ячейки в свету, мм | Диаметр | Число ячеек | Вид переплетения | Масса | Цена за 1 м2, руб
| проволоки, | на 1 дюйм | сарж./полотн. | 1 м2, кг
| мм |  |  |  | без НДС
0.04 | 0.03 | 362.9 | С | 0.165 | 899.16
0.056 | 0.04 | 264.6 | С | 0.214 | 749.30
0.064 | 0.032 | 264.6 | С, П | 0.137 | 749.30
0.071 | 0.03 | 251.5 | С, П | 0.13 | -
0.071 | 0.055 | 201.6 | С, П | 0.308 | 649.00
0.074 | 0.053 | 200 | С, П | 0.284 | -
0.08 | 0.055 | 188.2 | С, П | 0.287 | 600.62
0.094 | 0.055 | 170.5 | С, П | 0.26 | 600.62
0.125 | 0.09 |  |  |  | 450.76
0.14 | 0.09 | 110.4 | С, П | 0.452 | 450.76
0,140 (03Х18Н9Т-ВИ) | 0.09 | 110.4 | С, П | 0.452 | -
0.14 | 0.11 | 101.6 | С, П | 0.621 | -
0.16 | 0.1 | 97.7 | С, П | 0.493 | -
0.16 | 0.12 | 90.7 | С, П | 0.66 | 486.16
0.2 | 0.13 | 77 | С, П | 0.657 | 450.76
0.25 | 0.16 |  | С |  | 500.32
Позиции, для которых не указана цена, являются малораспространенными. Пожалуйста, звоните нам, чтобы уточнить цену на эти позиции и условия поставки.

## микро
Сетка нержавеющая проволочная "микро"
ТУ 14-4-507-74
Назначение сетки:
Просеивание сыпучих материалов; воздухоочистка.
Вид покрытия сетки:
Сетка без покрытия
Материал сетки:
Высоколегированная сталь
Размеры ячеек сетки:
Сетки со стороной ячейки в свету 0,04 – 0,40 мм
При покупке сетки от 100 кв.м. действует 10% скидка от действующей цены.
На сайте указана цена при покупке сетки в рулонах. При покупке сетки в розницу производится ее резка из рулонов 30 м.
При необходимости отгрузим сетку транспортной компанией в любой регион России.
Принимаем заказы на нестандартные сетки длиной от 60 м. Срок изготовления 21 рабочий день.
Размер стороны ячейки в свету, мм | Диаметр | Число ячеек | Вид переплетения | Масса | Цена за 1 м2, руб
| проволоки, | на 1 дюйм | сарж./полотн. | 1 м2, кг
| мм |  |  |  | без НДС
0.064 | 0.032 |  |  |  | 987.66
0.094 | 0.055 |  |  |  | 690.30
Позиции, для которых не указана цена, являются малораспространенными. Пожалуйста, звоните нам, чтобы уточнить цену на эти позиции и условия поставки.

## сетка сварная
Сетка сварная нержавеющая, ТУ 1276-001-38279335-2012
Сварная сетка образована из проволок, расположенных в двух взаимно перпендикулярных направлениях
и сваренных в местах их пересечения методом контактной сварки.
Сетки сварные изготовлены из нержавеющей проволоки марки 12Х18Н10Т круглого сечения.
Сфера применения сетки сварной:
- сетка сварная для ограждения дачных и приусадебных участков;
- сетка для изготовления каркасов парников и теплиц;
- для изготовления клеток;
- для крепления кирпичной кладки;
- сетка для армирования железобетонных конструкций с ненормированной прочностью;
- сетка сварная для армирования дорожных покрытий и др.
Сетка поставляется в картах размером 1000х2000 мм.
По требованию потребителя возможно изготовление карт другого типоразмера.
Шаг сетки | Диаметр | Цена | СПРАВОЧНАЯ ИНФОРМАЦИЯ
по осям | проволоки, | без НДС,
продольной и | мм | руб/кв.м
поперечной
проволок, мм |  |  | Масса | Максимальный размер | Размер
|  |  | одного кв.м, | карты (между осями | ячейки
|  |  | кг | крайних проволок), | "в свету",
|  |  |  | ШИРИНА х ДЛИНА, мм | мм
100/100 | 3 | 672 | 1.1 | 1000х2000 | 97х97
| 4 | 896 | 2 |  | 96х96
| 5 | 1176 | 3.2 |  | 95х95
90/90 | 3 | 728 | 1.2 | 990х1980 | 87х87
| 4 | 1064 | 2.2 |  | 86х86
| 5 | 1568 | 3.5 |  | 85х85
80/80 | 3 | 784 | 1.4 | 960х2000 | 77х77
| 4 | 952 | 2.5 |  | 76х76
| 5 | 1344 | 3.9 |  | 75х75
75/75 | 3 | 896 | 1.5 | 975х1950 | 72х72
| 4 | 1400 | 2.6 |  | 71х71
| 5 | 1848 | 4 |  | 70х70
70/70 | 3 | 840 | 1.6 | 980х1960 | 67х67
| 4 | 1288 | 2.8 |  | 66х66
| 5 | 1904 | 4.4 |  | 65х65
60/60 | 3 | 952 | 1.8 | 960х1980 | 57х57
| 4 | 1422.4 | 3.3 |  | 56х56
| 5 | 2184 | 5.1 |  | 55х55
50/50 | 3 | 1008 | 2.3 | 1000х2000 | 47х47
| 4 | 1344 | 4 |  | 46х46
| 5 | 1792 | 6.3 |  | 45х45
40/40 | 3 | 1120 | 2.8 | 1000х2000 | 37х37
| 4 | 1568 | 5 |  | 36х36
| 5 | 3192 | 7.9 |  | 35х35
30/30 | 3 | 1344 | 3.7 | 990х1980 | 27х27
| 4 | 1792 | 6.7 |  | 26х26
| 5 | 4088 | 10.4 |  | 25х25
25/25 | 2 | 1064 | 2.1 | рулон шир. 1220мм | 23х23
| 3 | 1512 | 4.5 | 1000х2000 | 22х22
20/20 | 3 | 2676.8 | 5.7 | 1000х2000 | 17х17
| 4 | 4368 | 10.1 |  | 16х16
| 5 | 6608 | 15.8 |  | 15х15
10/10. | 3 | 5992 | 11.3 | 1000х2000 | 7х7